## 附表2-1（中）
附表2-1
申请的检测能力范围（中文）
|  |  |  | 名称: | 宁夏回族自治区纺织纤维检验局灵武实验室
|  |  |  | 地址: | 宁夏回族自治区灵武市
序号 | 检测 对象 | 项目/参数 |  | 领域 代码 | 检测标准（方法）名称及编号（含年号） | 限制 范围 | 说明
|  | 序号 | 名称
一 | 毛/绒纤维
1 | 毛、绒、毛条 | 1 | 长度 | 052904 | 羊毛毛丛自然长度试验方法GB/T 6976-2007
|  |  |  | 052904 | 羊毛纤维长度试验方法 梳片法GB/T 6501-2006
|  | 2 | 直径 | 052904 | 羊毛纤维直径试验方法 投影显微镜法 GB/T10685-2007
|  | 3 | 回潮率 | 052904 | 毛绒纤维回潮率试验方法 烘箱法 GB/T6500-2008
|  | 4 | 净毛率 | 052904 | 含脂毛洗净率试验方法 烘箱法GB/T 6978-2007
|  | 5 | 含碱量 | 052904 | 羊毛含碱量的测定 GB/T7569－2008
|  | 6 | 含酸量 | 052904 | 羊毛含酸量的测定 GB/T7570－2008
|  | 7 | 碱中溶解度 | 052904 | 羊毛在碱中溶解度的测定GB/T7571-2008
|  | 8 | 乙醇萃取物、灰分、植物性杂质、总碱不溶物含量 | 052904 | 洗净羊毛乙醇萃取物、灰分、植物性杂质、总碱不溶物含量试验方法 GB/T 6977-2008 | 不测灰分
|  | 9 | 纤维类型 | 052904 | 羊毛纤维类型含量试验方法 GB/T14270-2008
|  | 10 | 精梳毛条中二氯甲烷可溶性物质的测定 | 052904 | 精梳毛条中二氯甲烷可溶性物质的测定ISO3074：1975
2 | 绵羊毛 |  | 全部项目 | 052904 | 绵羊毛 GB1523-2013 |  | 变更
3 | 山羊绒 |  | 全部项目 | 052904 | 山羊绒 GB18267-2013
4 | 滩羊毛 |  | 全部项目 | 052904 | 滩羊毛DB/6400B45001-1987
5 | 中卫山羊毛 |  | 全部项目 | 052904 | 中卫山羊毛DB/6400B45002-1987
6 | 骆驼绒 |  | 全部项目 | 052904 | 骆驼绒 GB/T21977-2008
7 | 牦牛绒 |  | 全部项目 | 052904 | 牦牛绒 GB/T12412-2007
8 | 国产细羊毛及其改良毛洗净毛 |  | 全部项目 | 052904 | 国产细羊毛及其改良毛洗净毛FZ/T21002-2009 | 不测外观疵点
9 | 国产细羊毛及其改良毛毛条 |  | 部分项目 | 052904 | 国产细羊毛及其改良毛毛条 FZ/T21004-2009 | 不测外观疵点
10 | 自梳外毛毛条 |  | 部分项目 | 052904 | 自梳外毛毛条 FZ/T21001-2009 | 不测外观疵点
11 | 超细羊毛 |  | 全部项目 | 052904 | 超细羊毛 NY/T2219-2012 | 直径只做投影显微镜法
12 | 分梳骆驼绒 |  | 全部项目 | 052904 | 分梳骆驼绒 DB63/464-2004
13 | 宁夏分梳山羊绒 |  | 全部项目 | 052904 | 宁夏分梳山羊绒 DB64/T499-2007
14 | 洗净绵羊毛 |  | 全部项目 | 052904 | 洗净绵羊毛 GB/T19722-2005
15 | 宁夏分梳绵羊毛 |  | 全部项目 | 052904 | 宁夏分梳绵羊毛 DB64/T570-2010
16 | 山羊绒绒条 |  | 部分项目 | 052904 | 山羊绒绒条 DB64/T597-2010 | 不测外观疵点
17 | 分梳山羊绒 |  | 全部项目 | 052904 | 分梳山羊绒 FZ/T21003-2010
二 | 纺织品及其制品
18 | 纺织品 | 1 | 长度、幅宽 | 052909 | 纺织品 机织物长度和幅宽的测定 GB/T 4666-2009
|  |  |  | 052909 | 纺织品 机织物长度和幅宽的测定 ISO22198：2006
|  | 2 | 密度 | 052909 | 机织物密度的测定 GB/T 4668-1995
18 | 纺织品 | 3 | 质量 | 052909 | 纺织品 机织物单位长度质量和单位面积质量的测定 GB/T 4669-2008
|  | 4 | 尺寸变化率 | 052909 | 纺织品 测定织物尺寸变化的试验中织物试样和服装的准备、标记及测量 GB/T 8628-2013
|  |  |  | 052909 | 纺织品试验用家庭洗涤及干燥程序 GB/T 8629-2001
|  |  |  | 052909 | 纺织品在洗涤和干燥后尺寸变化的测定 GB/T 8630-2013
|  |  |  | 052909 | 毛织物尺寸变化的测定 静态浸水法 FZ/T20009-2015 |  | 变更
|  |  |  | 052909 | 毛纺织产品经机洗后的松驰及毡化收缩试验方法 FZ/T70009-2012
|  |  |  | 052909 | 使用粘合衬服装耐水洗测试方法FZ/T80007.2-2006
|  |  |  | 052909 | 纺织品 测定尺寸变化 的试验中织物试样和服装的装备、标记及测量 ISO3759：2011
|  | 5 | 回潮率 | 052909 | 纺织材料含水率和回潮率的测定 烘箱干燥法 GB/T9995-1997
| 纺织品 | 6 | 线密度 | 052909 | 纺织品 卷装纱 绞纱法线密度的测定 GB/T4743-2009
|  |  |  | 052909 | 机织物结构分析方法 织物中拆下纱线线密度的测定 FZ/T01093-2008
|  |  |  | 052909 | 纺织品 卷装纱 绞纱法线密度的测定(单位长度质量) ISO2060:1994(2013)
18 |  | 7 | 捻度 | 052909 | 纺织品 纱线捻度的测定 第1部分 直接计数法 GB/T 2543.1-2001
|  |  |  | 052909 | 纺织品 纱线捻度的测定 第2部分 加捻退捻法 GB/T 2543.2-2001
|  |  |  | 052909 | 纺织品 纱线捻度的测定 直接计数法 ISO2061：2010
|  |  |  | 052909 | 纺织品 纱线捻度的测定 退捻加捻法 ISO17202：2002(2009)
|  | 8 | 断裂强力和断裂伸长 | 052909 | 纺织品 卷装纱 单根纱线断裂强力和断裂伸长率的测定 GB/T 3916-2013
|  |  |  | 052909 | 纺织品 卷装纱 单根纱线断裂强力和断裂伸长率的测定 ISO2062：2009
|  |  |  | 052909 | 纺织品 织物拉伸性能 第1部分：断裂强力和断裂伸长率的测定 条样法 GB/T 3923.1-2013
|  |  |  | 052909 | 纺织品 织物拉伸性能第1部分：最大强力和最大强力时伸长率的测定 条样法 ISO13934-1：2013
|  | 9 | 撕破性能 | 052909 | 纺织品 织物撕破性能 第2部分：裤型试样(单缝)撕破强力的测定 ISO13937-2：2000
|  |  |  | 052909 | 纺织品 织物撕破性能第4部分：舌型试验（双缝）撕破强力的测定 ISO13937-4：2000
18 | 纺织品 | 10 | 脱缝程度 | 052909 | 毛机织物脱缝程度试验方法FZ/T20019-2006
|  |  |  | 052909 | 纺织品 机织物接缝处纱线抗滑移的测定第1部分：定滑移量法 GB/T13772.1-2008
|  | 11 | 顶破强力 | 052909 | 顶破强力的测定 钢球法 GB/T19976-2005
|  | 12 | 剥离强力 | 052909 | 使用粘合衬服装剥离强力测试方法 FZ/T80007.1-2006
|  | 13 | 胀破强力 | 052909 | 纺织品织物胀破性能第1胀破强力和胀破扩张度的测定部分:液压法 GB/T 7742.1-2005
|  | 14 | 含量的标识 | 052909 | 纺织品 纤维含量标识FZ/T01053-2007
|  | 15 | 使用说明 | 052909 | 消费品使用说明 纺织品和服装使用说明 GB/T5296.4-2012
|  | 16 | 起球 | 052909 | 纺织品 织物起毛起球性能的测定第2部分 改型马丁代尔法GB/T4802.2-2008
|  |  |  | 052909 | 纺织品 织物起毛起球性能的测定 第3部分：起球箱法 GB/T 4802.3-2008
|  |  |  | 052909 | 纺织品 织物起毛起球性能的测定第1部分：起球箱法 ISO12945-1：2000
|  | 17 | 耐光色牢度 | 052908 | 纺织品 色牢度试验 耐人造光色牢度：氙弧GB/T8427-2008
|  | 18 | 耐光、汗复合色牢度 | 052908 | 纺织品 色牢度试验 耐光、汗复合色牢度 GB/T14576-2009
18 | 纺织品 | 19 | 耐洗色牢度 | 052908 | 纺织品 色牢度试验 耐皂洗色牢度GB/T3921-2008
|  | 20 | 耐汗渍 色牢度 | 052908 | 纺织品耐汗渍色牢度试验方法 GB/T3922-2013
|  | 21 | 耐热压色牢度 | 052908 | 纺织品 色牢度试验 耐热压色牢度GB/T6152-1997
|  | 22 | 耐摩擦色牢度 | 052908 | 纺织品 色牢度试验 耐摩擦色牢度GB/T3920-2008
|  | 23 | 耐水色牢度 | 052908 | 纺织品 色牢度试验 耐水色牢度GB/T5713-2013
|  | 24 | 耐唾液色牢度 | 052908 | 纺织品 色牢度试验 耐唾液色牢度 GB/T18886-2002
|  | 25 | 耐干洗色牢度 | 052908 | 纺织品 色牢度试验 耐干洗色牢度 GB/T5711-1997
|  | 26 | 含油脂率 | 052909 | 毛纺织品含油脂率的测定 FZ/T20002-1991
|  |  |  | 052909 | 化学纤维 含油率试验方法 GB/T6504-2008
|  | 27 | 纤维鉴别 | 0529007 | 纺织纤维鉴别试验方法 第2部分：燃烧法 FZ/T01057.2-2007
|  |  |  | 0529007 | 纺织纤维鉴别试验方法 第3部分：显微镜法 FZ/T01057.3-2007
|  |  |  | 0529007 | 纺织纤维鉴别试验方法 第4部分：溶解法 FZ/T01057.4-2007
|  | 28 | 纤维定量 | 052907 | 纺织品 定量化学分析 第2部分：三组分纤维混合物 GB/T 2910.2-2009
|  |  |  | 052907 | 纺织品 定量化学分析 第3部分：醋酯纤维与某些其它纤维的混合物（丙酮法） GB/T 2910.3-2009
18 | 纺织品 | 28 | 纤维定量 | 052907 | 纺织品 定量化学分析 第4部分：某些蛋白质纤维与某些其他纤维的混合物（次氯酸钠法） GB/T 2910.4-2009
|  |  |  | 052907 | 纺织品 定量化学分析 第7部分：聚酰胺纤维与某些其他纤维混合物 GB/T 2910.7-2009
|  |  |  | 052907 | 纺织品 定量化学分析 第10部分：三醋酯纤维或聚乳酸纤维与某些其他纤维的混合物（二氯甲烷法） GB/T 2910.10-2009
|  |  |  | 052907 | 纺织品 定量化学分析 第12部分：聚丙烯腈纤维、某些改性聚丙烯腈纤维、某些含氯纤维或某些弹性纤维与某些其他纤维的混合物（二甲基甲酰胺法） GB/T 2910.12-2009
|  |  |  | 052907 | 纺织品 定量化学分析 第13部分：某些含氯纤维与某些其他纤维的混合物（二硫化碳/丙酮法） GB/T 2910.13-2009
|  |  |  | 052907 | 纺织品 定量化学分析 第16部分：聚丙烯纤维与某些其他纤维的混合物（二甲苯法） GB/T 2910.16-2009
|  |  |  | 052907 | 纺织品 定量化学分析 第18部分：蚕丝与羊毛或其他动物毛纤维的混合物（硫酸法） GB/T 2910.18-2009
18 |  | 28 | 纤维定量 | 052907 | 纺织品 定量化学分析 第20部分：聚氨酯弹性纤维与某些其他纤维的混合物（二甲基乙酰胺法） GB/T 2910.20-2009
|  |  |  | 052907 | 纺织品 定量化学分析 第24部分：聚酯纤维与某些其他纤维的混合物（苯酚/四氯乙烯法） GB/T 2910.24-2009
|  |  |  | 052907 | 纺织品 定量化学分析 第101部分：大豆蛋白复合纤维与某些其他纤维的混合物 GB/T 2910.101-2009
|  |  |  | 052907 | 特种动物纤维与绵羊毛混合物含量的测定 GB/T16988-2013
|  |  |  | 052907 | 纺织品 定量化学分析 蚕丝与羊毛或/和羊绒的混合物（甲酸/氯化锌法）FZ/T01112-2012
|  |  |  | 052907 | 纺织品 氨纶产品纤维含量的试验方法 FZ/T 01095-2002
|  |  |  | 052907 | 四组分纤维混纺产品定量化学分析方法 FZ/T 01026-2009
|  |  |  | 052907 | 进出口纱线及织品中山羊绒含量检测方法 SN/T1062-2010
|  |  |  | 052907 | 纺织品 定量化学分析第2部分：三组分纤维混合物 ISO1833-2:2006
18 | 纺织品 | 28 | 纤维定量 | 052907 | 纺织品 定量化学分析第3部分：醋酯纤维与某些其他纤维的混合物（丙酮法） ISO1833-3：2006
|  |  |  | 052907 | 纺织品 定量化学分析第4部分：某些蛋白质纤维与某些其它纤维的混合物（次氯酸盐法） ISO1833-4：2006
|  |  |  | 052907 | 纺织品 定量化学分析第7部分：聚酰胺纤维与某些其它纤维混合物（甲酸法） ISO1933-7：2006
|  |  |  | 052907 | 纺织品 定量化学分析 第10部分：三醋酯纤维或聚乳酸纤维与某些其他纤维的混合物（二氯甲烷法） ISO1833-10：2006
|  |  |  | 0529 | 纺织品 定量化学分析 第12部分：聚丙烯腈纤维、某些改性聚丙烯腈纤维、某些含氯纤维或某些弹性纤维与某些其他纤维的混合物（二甲基甲酰胺法） ISO1833-12：2006
|  |  |  | 052907 | 纺织品 定量化学分析 第13部分：某些含氯纤维与某些其他纤维的混合物 （二硫化碳/丙酮法） ISO1833-13：2006
|  |  |  | 052907 | 纺织品 定量化学分析 第16部分：聚丙烯纤维与某些其他纤维的混合物 （二甲苯法） ISO1933-16：2006
18 | 纺织品 | 28 | 纤维定量 | 052907 | 纺织品 定量化学分析 第18部分：蚕丝与羊毛或其他动物毛纤维的混合物（硫酸法） ISO1933-18：2006
|  |  |  | 052907 | 纺织品 定量化学分析 第20部分：聚氨酯弹性纤维与某些其他纤维的混合物 （二甲基乙酰胺法) ISO1933-20:2006
|  |  |  | 052907 | 纺织品 定量化学分析 第24部分：聚酯纤维与某些其他纤维的混合物（苯酚/四氯乙烯法） ISO1933-24:2006
|  | 29 | 甲醛 | 052910 | 纺织品 甲醛的测定 第1部分游离水解的甲醛（水萃取法） GB/T2912.1-2009
|  | 30 | pH值 | 052910 | 纺织品 水萃取pH值的测定 GB/T7573-2009
|  | 31 | 二氯甲烷可溶性物 | 052910 | 毛纺织品中二氯甲烷可溶性物质的测定 FZ/T 20018-2010
|  | 32 | 可分解致癌芳香胺染料 | 052910 | 纺织品 禁用偶氮染料的测定 GB/T17592-2011
19 | 精梳毛织品 |  | 部分项目 | 0529 | 精梳毛织品 GB/T 26382-2011 | 不测落水变形
20 | 粗梳毛织品 |  | 全部项目 | 0529 | 粗梳毛织品 GB/T 26378-2011
21 | 精梳低含毛混纺及纯化纤毛织品 |  | 部分项目 | 0529 | 精梳低含毛混纺及纯化纤毛织品FZ/T24004-2009 | 不测落水变形
22 | 精梳羊绒织品 |  | 部分项目 | 0529 | 精梳羊绒织品 FZ/T24009-2010 | 不测落水变形
23 | 精梳毛针织绒线 |  | 部分项目 | 0529 | 精梳毛针织绒线 FZ/T71001-2003 | 不测条干均匀度
24 | 粗梳毛针织绒线 |  | 全部项目 | 0529 | 粗梳毛针织绒线 FZ/T71002-2015 |  | 变更
25 | 精梳编织绒线 |  | 部分项目 | 0529 | 精梳编织绒线 FZ/T71004-2015 | 不测绞纱强力、圈长偏差率 | 变更
26 | 羊绒针织绒线 |  | 全部项目 | 0529 | 羊绒针织绒线 FZ/T71006-2009
27 | 粗梳牦牛绒针织绒线 |  | 全部项目 | 0529 | 粗梳牦牛绒针织绒线 FZ/T71007-1999
28 | 纺织产品 |  | 全部项目 | 0529 | 国家纺织产品基本安全技术规范GB18401-2010
29 | 围巾、披肩 |  | 部分项目 | 0529 | 围巾、披肩 FZ/T81012-2006 | 不测干洗尺寸变化率
30 | 纺织品 装饰用织物 |  | 部分项目 | 0529 | 纺织品 装饰用织物 GB/T19817-2005 | 不测干洗尺寸变化率、耐磨性
31 | 半精梳毛织品 |  | 部分项目 | 0529 | 半精梳毛织品 GB/T22863-2009 | 不测落水变形
32 | 精粗梳交织毛织品 |  | 部分项目 | 0529 | 精粗梳交织毛织品 GB/T22861-2009 | 不测落水变形
33 | 粗梳羊绒制品 |  | 全部项目 | 0529 | 粗梳羊绒制品 FZ/T24007-2010
34 | 羊绒机织围巾、披肩 |  | 全部项目 | 0529 | 羊绒机织围巾、披肩 FZ/T24011-2010 | 不测干洗尺寸变化率
35 | 弹性毛织品 |  | 部分项目 | 0529 | 弹性毛织品 FZ/T24006-2006 | 不测落水变形
36 | 座椅用毛织品 |  | 部分项目 | 0529 | 座椅用毛织品 FZ/T24005-2010 | 不测耐磨性
37 | 超高支精梳羊毛机织纱 |  | 部分项目 | 0529 | 超高支精梳羊毛机织纱厂 FZ/T22006-2012 | 不测外观疵点
38 | 超高支精梳羊绒机织纱 |  | 部分项目 | 0529 | 超高支精梳羊绒机织纱厂 FZ/T22007-2012 | 不测外观疵点
39 | 超高支精梳毛织品 |  | 部分项目 | 0529 | 超高支精梳毛织品FZ/T24016-2012 | 不测落水变形
40 | 警服材料 羊绒大衣呢 |  | 部分项目 | 0529 | 警服材料 羊绒大衣呢 GA 733-2007 | 不测干洗尺寸变化率
41 | 毛针织品 |  | 部分项目 | 0529 | 毛针织品 FZ/T73018-2012 | 不测编织密度
42 | 羊绒针织品 |  | 部分项目 | 0529 | 羊绒针织品 FZ/T73009-2009 | 不测编织密度
43 | 粗梳牦牛绒针织品 |  | 部分项目 | 0529 | 粗梳牦牛绒针织品 FZ/T73014-1999 | 不测编织密度
44 | 低含毛混纺及仿毛针织品 |  | 全部项目 | 0529 | 低含毛混纺及仿毛针织品 FZ/T73005-2012
45 | 针织T恤衫 |  | 全部项目 | 0529 | 针织T恤衫 GB/T 22849-2014 |  | 变更
46 | 耐久型抗静电羊绒针织品 |  | 部分项目 | 0529 | 耐久型抗静电羊绒针织品 FZ/T24013-2010 | 不测编织密度、静电性能
47 | 拒水、拒油、抗污羊绒针织品 |  | 部分项目 | 0529 | 拒水、拒油、抗污羊绒针织品 FZ/T24012-2010 | 不测编织密度、拒水性、拒油性
48 | 印花羊绒针织品 |  | 部分项目 | 0529 | 印花羊绒针织品 FZ/T24019-2012 | 不测编织密度
49 | 半精纺毛针织品 |  | 部分项目 | 0529 | 半精纺毛针织品 FZ/T73034-2009 | 不测编织密度